## Лист1
ALP NO | DIMENSION | Ød | ØD | b | Ød1 | b1 | b2
A801-020 | 20X5,2X8 | 5.2 | 20 | 8 | 12.2 | 1 | 1.4
A801-025 | 25X8X12 | 8 | 25 | 12 | 14.5 | 3 | 4
A801-026 | 26X8X12 | 8 | 26 | 12 | 15.5 | 3 | 4
A801-032 | 32X8X15 | 8 | 32 | 15 | 16 | 3 | 4
A801-035 | 35X8X15 | 8 | 35 | 15 | 19 | 3 | 4
A801-036 | 36X8X15 | 8 | 36 | 15 | 20 | 3 | 4
A801-040 | 40X10X18 | 10 | 40 | 18 | 23 | 4 | 5
A801-040/1 | 40X8X18 | 8 | 40 | 18 | 23 | 4 | 5
A801-045 | 45X10X18 | 10 | 45 | 18 | 26 | 4 | 5
A801-050 | 50X10X18 | 10 | 50 | 18 | 29 | 4 | 5
A801-050/1 | 50X16X20,5 | 16 | 50 | 20.5 | 29 | 4 | 5
A801-060 | 60X12X22 | 12 | 60 | 22 | 36.8 | 5 | 6
A801-062 | 62X15X22 | 15 | 62 | 22 | 39 | 5 | 6
A801-063 | 63X12X22 | 12 | 63 | 22 | 40.5 | 5 | 6
A801-063/1 | 63X16X22 | 16 | 63 | 22 | 40.5 | 5 | 6
A801-070 | 70X12X22 | 12 | 70 | 22 | 47 | 5 | 6
A801-075 | 75X15X22 | 15 | 75 | 22 | 52 | 5 | 6
A801-080 | 80X16X25 | 16 | 80 | 25 | 55 | 5 | 6.5
A801-080/1 | 80X20X22,5 | 20 | 80 | 22.5 | 55 | 5 | 6.5
A801-080/2 | 80X16X22,5 | 16 | 80 | 22.5 | 55 | 5 | 6.5
A801-090 | 90X16X25 | 16 | 90 | 25 | 65 | 5 | 6.5
A801-095 | 95X16X25 | 16 | 95 | 25 | 70 | 5 | 6.5
A801-100 | 100X16X25 | 16 | 100 | 25 | 75 | 5 | 6.5
A801-100/1 | 100X20X26 | 20 | 100 | 26 | 75 | 5 | 6.5
A801-100/2 | 100X12X25 | 12 | 100 | 25 | 75 | 5 | 6.5
A801-110 | 110X18X25 | 18 | 110 | 25 | 85 | 6 | 7.5
A801-125 | 125X20X30 | 20 | 125 | 30 | 90 | 8 | 10
A801-125/1 | 125X18X30 | 18 | 125 | 30 | 90 | 8 | 10
A801-140 | 140X20X30 | 20 | 140 | 30 | 95 | 10 | 12
A801-150 | 150X20X30 | 20 | 150 | 30 | 105 | 10 | 12
A801-160 | 160X27X31 | 27 | 160 | 31 | 115 | 10 | 12
A801-160/1 | 160X20X31 | 20 | 160 | 31 | 115 | 10 | 12
A801-180 | 180X27X31 | 27 | 180 | 31 | 135 | 10 | 12
A801-180/1 | 180X20X31 | 20 | 180 | 31 | 135 | 10 | 12
A801-190 | 190X20X30 | 20 | 190 | 30 | 160.4 | 10 | 12
A801-190/1 | 190X12X35 | 12 | 190 | 35 | 142 | 10 | 13
A801-200 | 200X27X35 | 27 | 200 | 35 | 150 | 12 | 15
A801-200/1 | 200X20X40 | 20 | 200 | 40 | 150 | 12 | 15
A801-250 | 250X30X35 | 30 | 250 | 35 | 200 | 12 | 15
A801-260 | 260X16X35 | 16 | 260 | 35 | 212 | 12 | 16
A801-320 | 320X36X40 | 36 | 320 | 40 | 278.5 | 15 | 18.6
A801-400 | 400X40X50 | 40 | 400 | 50 | 320 | 20 | 23
ТЕХНИЧЕСКИ ДАННИ
Стандартен материал | NBR
Работно налягане | 12 bar
Работна температура | -30 +105 °C
Скорост на приплъзване | 1.0 m/s
Материал | NBR70
Работна среда | сух или омазнен компресиран въздух
Грапавост на повърхността
Rmax
Работна повърхност | ≤ 4 μm
Основи на жлеба | ≤ 10 μm
Стени на жлеба | ≤ 15 μm
ALP NO | DIMENSION | Ød | ØD | b | B | C | Ød1
A803-012 | 12X7X2 | 7 | 12 | 2 | 2.5 | 3.5 | 11.6
A803-016 | 16X9X2 | 9 | 16 | 2 | 2.5 | 3.5 | 15.6
A803-018 | 18X12X2,6 | 12 | 18 | 2.6 | 3.1 | 3.5 | 17.6
A803-020 | 20X13X2 | 13 | 20 | 2 | 2.5 | 5.5 | 19.6
A803-025 | 25X18X2 | 18 | 25 | 2 | 2.5 | 5.5 | 24.6
A803-028 | 28X19X2,5 | 19 | 28 | 2.5 | 3 | 5.5 | 27.6
A803-030 | 30X21X2,5 | 21 | 30 | 2.5 | 3 | 5.5 | 29.6
A803-032 | 32X23X2,5 | 23 | 32 | 2.5 | 3 | 5.5 | 31.6
A803-035 | 35X26X2,5 | 26 | 35 | 2.5 | 3 | 5.5 | 34.5
A803-040 | 40X31X2,5 | 31 | 40 | 2.5 | 3 | 5.5 | 39.5
A803-045 | 45X36X2,5 | 36 | 45 | 2.5 | 3 | 5.5 | 44.5
A803-050 | 50X41X2,5 | 41 | 50 | 2.5 | 3 | 5.5 | 49.5
A803-060 | 60X44X3,4 | 44 | 60 | 3.4 | 4 | 5.5 | 59.5
A803-063 | 63X51X3,4 | 51 | 63 | 3.4 | 4 | 5.5 | 62.5
A803-070 | 70X58X3,4 | 58 | 70 | 3.4 | 4 | 5.5 | 69.5
A803-080 | 80X68X3,4 | 68 | 80 | 3.4 | 4 | 5.5 | 79.5
A803-100 | 100X88X3,4 | 88 | 100 | 3.4 | 4 | 5.5 | 99.4
A803-125 | 125X110X4,4 | 110 | 125 | 4.4 | 5 | 5.5 | 124.4
TECHNICAL DATA
Standard material | NBR
Working pressure | 12 bar
Working temperature | -30 +105 °C
Sliding speed | 1.0 m/s
Material | NBR70
Media | dry or oiled compressed air
Surface Roughness
Rmax
Working surface | ≤ 4 μm
Groove base | ≤ 10 μm
Groove flanks | ≤ 15 μm
ALP NO | DIMENSION | Ød | ØD | b | Ød1 | b1 | b2
A801-020 | 20X5,2X8 | 5.2 | 20 | 8 | 12.2 | 1 | 1.4
A801-025 | 25X8X12 | 8 | 25 | 12 | 14.5 | 3 | 4
A801-026 | 26X8X12 | 8 | 26 | 12 | 15.5 | 3 | 4
A801-032 | 32X8X15 | 8 | 32 | 15 | 16 | 3 | 4
A801-035 | 35X8X15 | 8 | 35 | 15 | 19 | 3 | 4
A801-036 | 36X8X15 | 8 | 36 | 15 | 20 | 3 | 4
A801-040 | 40X10X18 | 10 | 40 | 18 | 23 | 4 | 5
A801-040/1 | 40X8X18 | 8 | 40 | 18 | 23 | 4 | 5
A801-045 | 45X10X18 | 10 | 45 | 18 | 26 | 4 | 5
A801-050 | 50X10X18 | 10 | 50 | 18 | 29 | 4 | 5
A801-050/1 | 50X16X20,5 | 16 | 50 | 20.5 | 29 | 4 | 5
A801-060 | 60X12X22 | 12 | 60 | 22 | 36.8 | 5 | 6
A801-062 | 62X15X22 | 15 | 62 | 22 | 39 | 5 | 6
A801-063 | 63X12X22 | 12 | 63 | 22 | 40.5 | 5 | 6
A801-063/1 | 63X16X22 | 16 | 63 | 22 | 40.5 | 5 | 6
A801-070 | 70X12X22 | 12 | 70 | 22 | 47 | 5 | 6
A801-075 | 75X15X22 | 15 | 75 | 22 | 52 | 5 | 6
A801-080 | 80X16X25 | 16 | 80 | 25 | 55 | 5 | 6.5
A801-080/1 | 80X20X22,5 | 20 | 80 | 22.5 | 55 | 5 | 6.5
A801-080/2 | 80X16X22,5 | 16 | 80 | 22.5 | 55 | 5 | 6.5
A801-090 | 90X16X25 | 16 | 90 | 25 | 65 | 5 | 6.5
A801-095 | 95X16X25 | 16 | 95 | 25 | 70 | 5 | 6.5
A801-100 | 100X16X25 | 16 | 100 | 25 | 75 | 5 | 6.5
A801-100/1 | 100X20X26 | 20 | 100 | 26 | 75 | 5 | 6.5
A801-100/2 | 100X12X25 | 12 | 100 | 25 | 75 | 5 | 6.5
A801-110 | 110X18X25 | 18 | 110 | 25 | 85 | 6 | 7.5
A801-125 | 125X20X30 | 20 | 125 | 30 | 90 | 8 | 10
A801-125/1 | 125X18X30 | 18 | 125 | 30 | 90 | 8 | 10
A801-140 | 140X20X30 | 20 | 140 | 30 | 95 | 10 | 12
A801-150 | 150X20X30 | 20 | 150 | 30 | 105 | 10 | 12
A801-160 | 160X27X31 | 27 | 160 | 31 | 115 | 10 | 12
A801-160/1 | 160X20X31 | 20 | 160 | 31 | 115 | 10 | 12
A801-180 | 180X27X31 | 27 | 180 | 31 | 135 | 10 | 12
A801-180/1 | 180X20X31 | 20 | 180 | 31 | 135 | 10 | 12
A801-190 | 190X20X30 | 20 | 190 | 30 | 160.4 | 10 | 12
A801-190/1 | 190X12X35 | 12 | 190 | 35 | 142 | 10 | 13
A801-200 | 200X27X35 | 27 | 200 | 35 | 150 | 12 | 15
A801-200/1 | 200X20X40 | 20 | 200 | 40 | 150 | 12 | 15
A801-250 | 250X30X35 | 30 | 250 | 35 | 200 | 12 | 15
A801-260 | 260X16X35 | 16 | 260 | 35 | 212 | 12 | 16
A801-320 | 320X36X40 | 36 | 320 | 40 | 278.5 | 15 | 18.6
A801-400 | 400X40X50 | 40 | 400 | 50 | 320 | 20 | 23